## Титул
ГОСТ 3.1105-84 форма 2 САПР
Дубл.
Взам.
Подл.
[10 empty] | Листов | Лист
[10 empty] | 25 | 1
|  | ГКПТЭ |  | КДК 500.03.01.001 |  | 00082 01.100.000014
Ось
КОМПЛЕКТ ДОКУМЕНТОВ
на технологичнсеий процесс обработки
[5 empty] | Разработал |  |  |  | Стаценко Н.П.
[5 empty] | Проверил |  |  |  | Анастасьев А.В.
[5 empty] | Т. контр. |  | _____________
[5 empty] | Н. контр. |  |  |  | Анастасьев А.В.
9
ТЛ

## МК_1
ГОСТ 3.1118-82 форма 1 САПР
Дубл.
Взам.
Подл.
[30 empty] | Листов |  | Лист
[30 empty] | 2 |  | 1
Разраб. |  |  | Стаценко Н.П. | [6 empty] | ГКПТЭ |  |  |  | КДК 500.03.01.001 | [6 empty] | 00082 01.100.000014 | [6 empty] | 00082 10.100.00001
Проверил |  |  | Анастасьев А.В.
Ось
Н.контр. |  |  | Анастасьев А.В.
М01 |  | Сталь 40Х ГОСТ 4543-71
М02 |  | Код |  |  |  | ЕВ | МД | ЕН | Н.расх. |  | КИМ | Код загот. |  |  |  | Профиль и размеры | [6 empty] | КД |  | МЗ
[6 empty] | кг | 6 | 1 | 1 |  | 0.8 | штамповка |  |  |  | Ø96,2 × 160 | [6 empty] | 1 |  | 7.46
А |  | Цех | Уч. | РМ | Опер. |  | Код,наименование операции | [5 empty] | Обозначение документа
Б |  | Код,наименование,оборудования | [10 empty] | СМ |  | Проф. |  | Р | УТ | КР | КОИД |  | ЕН |  | ОП |  |  | Кшт. |  | Тпз |  | Тшт.
А | 01 |  |  |  | 000 |  | 2170 Заготовительная
Б | 02 | [5 empty] | прес КГШП630
03
А | 04 |  |  |  | 005 |  | 4269 Фрезерно-центровальная | [9 empty] | 00082 20 142 00001 00082 60 142 00001
Б | 05 | [5 empty] | МР71М | [7 empty] | 19479 |  | 2 | х/р | 1 | 1 |  | 1 |  |  |  |  | 1 |  | 17 |  | 6.62
06
А | 07 |  |  |  | 010 |  | 4233 Токарная с ЧПУ (черновая) | [9 empty] | 00082 20 142 00002 00082 60 142 00002
Б | 08 | [5 empty] | 16К20Ф3 | [7 empty] | 16045 |  | 2 | х/р | 1 | 1 |  | 1 |  |  |  |  | 1 |  | 17 |  | 3.43
09
А | 10 |  |  |  | 015 |  | 0190 Слесарная
Б | 11 | [5 empty] | Верстак слесарный | [7 empty] | 18466
О | 12 | 1. Острые кромки притупить
13
А | 14 |  |  |  | 020 |  | Контроль | [9 empty] | 00082 20 103 00003
Б | 15 | [5 empty] | Плита контрольная
МК

## МК_2
ГОСТ 3.1118-82 форма 1б САПР
Дубл.
Взам.
Подл.
2
[11 empty] | КДК 500.03.01.001 | [5 empty] | 00082 01.100.000014
А |  | Цех | Уч. | РМ | Опер. | Код,наименование операции | Обозначение документа
Б | [6 empty] | СМ | Проф. | Р | УТ |  | КР | КОИД | ЕН | ОП | Кшт. |  | Тпз | Тшт.
К/М |  | Наименование детали,сб.единицы или материала |  |  |  |  | Обозначение,код | [6 empty] | ОПП | ЕВ | ЕН |  | КИ | Н.расх.
А | 01 |  |  |  | 025 | 5000 Термическая
Б | 02 |  |  |  |  | Термопеч
| 03 | 1. Улучшить НВ 241..285
А | 04
Б | 05 |  |  |  | 030 | 4143 Центрошлифовальная |  |  | 00082 20 142.00004 00082 60 142.00003
| 06 |  |  |  |  | 3922 |  | 16045 |  | х/р |  | 1 | 1 | 1 |  | 1 |  | 15 | 1.3
А | 07
Б | 08 |  |  |  | 035 | 4233 Токарная с ЧПУ (чистовая) |  |  | 00082 20.142.00005 00082 60.142.00004
| 09 |  |  |  |  | 16К20Ф3 |  | 16045 | 3 | х/р |  | 1 | 1 | 1 |  | 1 |  | 18 | 2.26
А | 10
Б | 11 |  |  |  | 040 | 4232 Сверлильная с ЧПУ |  |  | 00082 20142.00007 00082 60142.00005
О | 12 |  |  |  |  | 2Р135Ф2 |  | 16045 | 2 | х/р |  | 1 | 1 | 1 |  | 1 |  | 19 | 3.74
13
А | 14 |  |  |  | 045 | 4234 Фрезерная с ЧПУ |  |  | 00082 20142.00008 00082 60142.00006
Б | 15 |  |  |  |  | 6Р13РФ3 |  | 16045 | 3 | х/р |  | 1 | 1 | 1 |  | 1 |  | 22.5 | 3.99
О | 16
МК

## МК_3
ГОСТ 3.1118-82 форма 1б САПР
Дубл.
Взам.
Подл.
3
[11 empty] | КДК 500.03.01.001 | [5 empty] | 00082 01.100.000014
А |  | Цех | Уч. | РМ | Опер. | Код,наименование операции | Обозначение документа
Б | [6 empty] | СМ | Проф. | Р | УТ |  | КР | КОИД | ЕН | ОП | Кшт. |  | Тпз | Тшт.
К/М |  | Наименование детали,сб.единицы или материала |  |  |  |  | Обозначение,код | [6 empty] | ОПП | ЕВ | ЕН |  | КИ | Н.расх.
А | 01 |  |  |  | 050 | 4131 Круглошлифовальная |  |  | 00082 20142.00009 00082 60142.00007
Б | 02 |  |  |  |  | 3А151 |  | 19630 |  | х/р |  | 1 | 1 | 1 |  | 1 |  | 22 | 3.62
О | 03
| 04 |  |  |  | 055 | 0190 Слесарная
| 05 |  |  |  |  | Верстак слесарный |  | 18466
| 06 | 1. Острые кромки притупить
07
| 08 |  |  |  | 060 | Моечная |  |  | 00082 60 103 00001
| 09 |  |  |  |  | Моечная машина
| 10 | 1. Промыть деталь в 2% растворе кальционной соды при t=80…90°C. Сушить деталь.
11
| 12 |  |  |  | 065 | Контроль |  |  | 00082 20142.00006 00082 60142.00006
| 13 |  |  |  |  | Плита контрольная |  | 16045 | 3 | х/р |  | 1 | 1 | 1 |  | 1
| 14 | 1. Контролировать размеры согласно чертежу детали КДК 500.03.01.001
15
16
МК

## ОК-005
ГОСТ 3.1404-86 форма 3 САПР
Дубл.
Взам.
Подл.
[22 empty] | Листов |  |  | Лист
[22 empty] | 1 |  |  | 1
Разраб. |  |  | Стаценко Н.П. |  | ГКПТЭ |  | КДК 500.03.01.001 | [7 empty] | 00082 01.100.000014 |  |  |  |  | 00082 60.142.00001
Проверил |  |  | Анастасьев А.В.
[5 empty] | Ось | [20 empty] | 005
Н.контр. |  |  | Анастасьев А.В.
Наименование операции |  |  |  | Материал |  |  |  |  | Твердость |  |  | ЕВ | МД |  |  | Профиль и размеры | [5 empty] | МЗ |  | КОИД
Фрезерно-центровальная |  |  |  | Сталь 40Х ГОСТ 4543-71 |  |  |  |  | НВ 217 |  |  | кг | 7.31 |  |  | Ø96,2x160 | [5 empty] | 7.46 |  | 1
Оборудование, устройство ЧПУ |  |  |  | Обозначение программы |  |  |  |  | То | Тв |  |  | Тпз. |  |  | Тшт. |  | СОЖ
МР71 |  |  |  | - |  |  |  |  | 4.673434 | 1.485 |  |  | 17 |  |  | 6.620316 |  | Состав №12
Р | [5 empty] | ПИ |  | D или B |  |  | L |  |  | t |  |  | i | S |  |  | n |  | V
О | 01 | А. Установить заготовку, закрепить. Снять деталь | [20 empty] | 0.84
Т | 02 | Приспособление □
03
О | 04 | 1. Фрезеровать одновременно торцы 1, 3. | [18 empty] | 4.549296 |  | 0.32
Т | 05 | Фреза 2214-0005 ГОСТ 24359-80; фреза 2214-0006 ГОСТ 24359-80; калибр-скоба 8102-0070 ГОСТ 18355-73.
Р | 06 |  |  |  |  | 1 |  | 96,2 |  |  | 96.2 |  |  | 2.8 |  |  | 1 | 0,2 |  |  | 142 |  | 49
07
О | 08 | 2. Сверлить одновременно центровочные отверстия 2, 4. | [18 empty] | 0.1241379 |  | 0.325
Т | 09 | Сверло 2317-0008 ГОСТ 14952-75; калибр-пробка □ ∟60°.
Р | 10 |  |  |  |  | 3 |  | 4 |  |  | 8,8 |  |  | 2 |  |  | 1 | 0,1 |  |  | 870 |  | 18
11
О | 12 | 3. Контроль исполнителем
13
ОК

## ОК-010
ГОСТ 3.1404-86 форма 3 САПР
Дубл.
Взам.
Подл.
[22 empty] | Листов |  |  | Лист
[22 empty] | 1 |  |  | 1
Разраб. |  |  | Стаценко Н.П. |  | ГКПТЭ |  | КДК 500.03.01.001 | [7 empty] | 00082 01.100.000014 |  |  |  |  | 00082 60.142.00002
Проверил |  |  | Анастасьев А.В.
[5 empty] | Ось | [20 empty] | 010
Н.контр. |  |  | Анастасьев А.В.
Наименование операции |  |  |  | Материал |  |  |  |  | Твердость |  |  | ЕВ | МД |  |  | Профиль и размеры | [5 empty] | МЗ |  | КОИД
Токарная с ЧПУ (черновая) |  |  |  | Сталь 40Х ГОСТ 4543-71 |  |  |  |  | НВ 217 |  |  | кг | 6.94 |  |  | Ø91,7x160 | [5 empty] | 7.31 |  | 1
Оборудование, устройство ЧПУ |  |  |  | Обозначение программы |  |  |  |  | То | Тв |  |  | Тпз. |  |  | Тшт. |  | СОЖ
16К20Ф3С32 |  |  |  | 2Р22 |  |  |  |  | 1.223958 | 1.89 |  |  | 17 |  |  | 3.425354 |  | Состав №17
Р | [5 empty] | ПИ |  | D или B |  |  | L |  |  | t |  |  | i | S |  |  | n |  | V
О | 01 | А. Установить заготовку, закрепить. Снять деталь | [20 empty] | 1.7
Т | 02 | Центр А-1-4-Н ГОСТ 8742-75
03
О | 04 | 1. Подрезать торец 2,4 точить поверхности 1, 3, 5 последовательно по программе. | [18 empty] | 1.223958 |  | 0.19
Т | 05 | Резец 2103-0713 Т5К10 ГОСТ 20872-80; калибр-скоба 8102-0053 (Ø91,7) h10 ГОСТ 18355-73;
Т | 06 | калибр-скоба 8102-0049 (Ø76,6) h10 ГОСТ 18355-73, калибр-скоба 8102-0047 (Ø67,2) h10 ГОСТ 18355-73.
Р | 07 |  |  |  |  | 1 |  | 91,7 |  |  | 172.25 |  |  | 2.25 |  |  | 1 | 0,8 |  |  | 180 |  | 38
08
О | 09 | 2. Контроль исполнителем
10
11
12
13
ОК

## ВОП-020
ГОСТ 3.1502-85 форма 2 САПР
Дубл.
Взам.
Подл.
[13 empty] | Листов |  | Лист
[13 empty] | 1 |  | 1
А |  | Цех | Уч. | РМ | Опер. | Код,наименование операции |  | Обозначение документа
Б |  | Код, наименование оборудования | [9 empty] | То |  | Тв
Р |  | Контролируемые параметры |  |  |  |  | Код средств ТО |  | Наименование средств ТО |  |  | Объём и ПК |  | То/Тв
О | 01 |  |  |  | 020 | 0103 | Технический контроль
Р | 02 | Плита проверочная 1-0-1000x630 ГОСТ 10905-86
О | 03 | 1. Контролировать отсутсвие задирок дефектов, маркирование шрифтом по ГОСТ 2930-32 внешним осмотром.
О | 04 | 2. Контролировать диаметральные размеры
Р | 05 |  |  |  |  | 91,7-0,14 | 8102-0059 ГОСТ 18355-73 |  | h10 | калибр-скоба
| 06 |  |  |  |  | 76,6-0,12 | 8102-0049 ГОСТ 18355-73 |  | h10 | калибр-скоба
| 07 |  |  |  |  | 67,2-0,12 | 8102-0041 ГОСТ 18355-73 |  | h10 | калибр-скоба
08
О | 09 | 3. Контролировать линейные размеры.
Р | 10 |  |  |  |  | 160±0,5 | 8102-0070 ГОСТ 18355-73 |  |  | калибр-скоба
| 11 |  |  |  |  | 135-0,16 | ШЦЦ-І-160-0,01 ГОСТ166:2009 |  |  | штангенциркуль
| 12 |  |  |  |  | 61,5-0,12 | ШЦЦ-І-160-0,01 ГОСТ166:2009 |  |  | штангенциркуль
13
14
15
ВОП

## ОК_030
ГОСТ 3.1404-86 форма 3 САПР
Дубл.
Взам.
Подл.
[22 empty] | Листов |  |  | Лист
[22 empty] | 1 |  |  | 1
Разраб. |  |  | Стаценко Н.П. |  | ГКПТЭ |  | КДК 500.03.01.001 | [7 empty] | 00082 01.100.000014 |  |  |  |  | 00082 60.142.00004
Проверил |  |  | Анастасьев А.В.
[5 empty] | Вал | [20 empty] | 030
Н.контр. |  |  | Анастасьев А.В.
Наименование операции |  |  |  | Материал |  |  |  |  | Твердость |  |  | ЕВ | МД |  |  | Профиль и размеры | [5 empty] | МЗ |  | КОИД
Центрошлифовальная |  |  |  | Сталь 40Х ГОСТ 4543-71 |  |  |  |  | НВ 217 |  |  | кг | 6.94 |  |  | Ø92x160 | [5 empty] | 7.31 |  | 1
Оборудование, устройство ЧПУ |  |  |  | Обозначение программы |  |  |  |  | То | Тв |  |  | Тпз. |  |  | Тшт. |  | СОЖ
3922К | [8 empty] | 0.5 | 0.74 |  |  | 15 |  |  | 1.29952 |  | -
Р | [5 empty] | ПИ |  | D или B |  |  | L |  |  | t |  |  | i | S |  |  | n |  | V
О | 01 | А. Установить заготовку, закрепить. Снять деталь | [20 empty] | 0.22
Т | 02 | Приспособление □;
03
О | 04 | 1. Шлифовать отверстие 1 последовательно по программе. | [18 empty] | 0.25 |  | 0.15
Т | 05 | Шлифовальная головка EW 20х32 24А25-НСТ16КА 35 м/с ГОСТ 2447-82, калибр (< 60)
Р | 06 |  |  |  |  | 1 |  | 4 |  |  | 5 |  |  | 0,01 |  |  | 1 | ручная |  |  | 2000 |  | 53,4
07
О | 08 | Б. Переустановить деталь | [20 empty] | 0.22
09
Т | 10 | 2. Шлифовать поверхность 1 | [18 empty] | 0.25 |  | 0.15
Р | 11 | Шлифовальная головка EW 20х32 24А25-НСТ16КА 35 м/с ГОСТ 2447-82, калибр (< 60)
| 12 |  |  |  |  | 1 |  | 8,5 |  |  | 6,8 |  |  | 0,01 |  |  | 1 | ручная |  |  | 2000 |  | 53,4
О | 13 | 3. Контроль исполнителем
ОК

## ОК-035
ГОСТ 3.1404-86 форма 3 САПР
Дубл.
Взам.
Подл.
[22 empty] | Листов |  |  | Лист
[22 empty] | 1 |  |  | 1
Разраб. |  |  | Стаценко Н.П. |  | ГКПТЭ |  | КДК 500.03.01.001 | [7 empty] | 00082 01.100.000014 |  |  |  |  | 00082 60.142.00003
Проверил |  |  | Анастасьев А.В.
[5 empty] | Ось | [20 empty] | 015
Н.контр. |  |  | Анастасьев А.В.
Наименование операции |  |  |  | Материал |  |  |  |  | Твердость |  |  | ЕВ | МД |  |  | Профиль и размеры | [5 empty] | МЗ |  | КОИД
Токарная с ЧПУ (чистовая) |  |  |  | Сталь 40Х ГОСТ 4543-71 |  |  |  |  | НВ 217 |  |  | кг | 6.5 |  |  | Ø90,5x160 | [5 empty] | 6.94 |  | 1
Оборудование, устройство ЧПУ |  |  |  | Обозначение программы |  |  |  |  | То | Тв |  |  | Тпз. |  |  | Тшт. |  | СОЖ
16К20Ф3С32 |  |  |  | 2Р22 |  |  |  |  | 1.257153 | 0.8 |  |  | 18 |  |  | 2.262868 |  | Состав 17
Р | [5 empty] | ПИ |  | D или B |  |  | L |  |  | t |  |  | i | S |  |  | n |  | V
О | 01 | А. Установить заготовку, закрепить. Снять деталь | [20 empty] | 0.42
Т | 02 | Центр А-1-4-Н ГОСТ 8742-75
03
О | 04 | 1. Точить поверхности 1, 3, 4, 5, 6,7, 8,9, 10, 11,12 последовательно по программе. | [18 empty] | 0.9954292 |  | 0.19
Т | 05 | Резец 2103-0713 Т15К6 ГОСТ 20872-80; калибр-скоба 8102-0057 h8 ГОСТ 18355-73; калибр-скоба 8102-0060 h8 ГОСТ 18355-73.
Р | 06 |  |  |  |  | 1 |  | 90,5 |  |  | 175 |  |  | 0,6 |  |  | 1 | 0,35 |  |  | 513.777 |  | 146
07
О | 08 | 2. Точить канавки 2 последовательно по праграмме. | [18 empty] | 0.261724 |  | 0.19
Т | 09 | Резец канавочный □; штангенциркуль ШЦЦ-I-160-0,01 ДСТУ ГОСТ 166:2009; калибр-шаблон □ (b=7,5+0,22).
Р | 10 |  |  |  |  | 3 |  | 80,8 |  |  | 9.7 |  |  | 7 |  |  | 1 | 0,15 |  |  | 374.4403 |  | 95
11
О | 12 | 3. Контроль исполнителем.
13
ОК

## ОК-040
ГОСТ 3.1404-86 форма 3 САПР
Дубл.
Взам.
Подл.
[22 empty] | Листов |  |  | Лист
[22 empty] | 1 |  |  | 1
Разраб. |  |  | Стаценко Н.П. |  | ГКПТЭ |  | КДК 500.03.01.001 | [7 empty] | 00082 01.100.000014 |  |  |  |  | 00082 60.142.00004
Проверил |  |  | Анастасьев А.В.
[5 empty] | Ось | [20 empty] | 040
Н.контр. |  |  | Анастасьев А.В.
Наименование операции |  |  |  | Материал |  |  |  |  | Твердость |  |  | ЕВ | МД |  |  | Профиль и размеры | [5 empty] | МЗ |  | КОИД
Сверлильная с ЧПУ |  |  |  | Сталь 40Х ГОСТ 4543-71 |  |  |  |  | НВ 217 |  |  | кг | 6.28 |  |  | Ø90,5x160 | [5 empty] | 6.5 |  | 1
Оборудование, устройство ЧПУ |  |  |  | Обозначение программы |  |  |  |  | То | Тв |  |  | Тпз. |  |  | Тшт. |  | СОЖ
2Р135Ф2 |  |  |  | С70-3 |  |  |  |  | 0.5854516 | 2.88 |  |  | 19 |  |  | 3.742688 |  | Состав 46
Р | [5 empty] | ПИ |  | D или B |  |  | L |  |  | t |  |  | i | S |  |  | n |  | V
О | 01 | А. Установить заготовку, закрепить. Снять деталь | [20 empty] | 2.4
Т | 02 | Приспособление □; Патрон быстросменный □; Патрон резьбонарезной 191 221 141А ТУ2-035-975-85
03
О | 04 | 1. Сверлить отверстие 1 по прорамме. | [18 empty] | 0.4776739 |  | 0.28
Т | 05 | Сверло-зенковка □; калибр-пробка 8133-0910 ГОСТ 14810-69
Р | 06 |  |  |  |  | 1 |  | 18,5 |  |  | 52 |  |  | 9,25 |  |  | 1 | 0,35 |  |  | 352.9007 |  | 20,5
07
О | 08 | 2. Нарезать резьбу 4
Т | 09 | Метчик 2620-1933 ГОСТ 3266-81; калибр-пробка 8261-3112 ГОСТ 17756-72 | [18 empty] | 0.1077778 |  | 0,2
Р | 10 |  |  |  |  | 3 |  | 20 |  |  | 44 |  |  | 0,75 |  |  | 1 | 1,5 |  |  | 300 |  | 19
11
О | 12 | 3. Контроль исполнителем.
13
ОК

## ОК-045
ГОСТ 3.1404-86 форма 3 САПР
Дубл.
Взам.
Подл.
[22 empty] | Листов |  |  | Лист
[22 empty] | 1 |  |  | 1
Разраб. |  |  | Стаценко Н.П. |  | ГКПТЭ |  | КДК 500.03.01.001 | [7 empty] | 00082 01.100.000014 |  |  |  |  | 00082 60.142.00005
Проверил |  |  | Анастасьев А.В.
[5 empty] | Ось | [20 empty] | 030
Н.контр. |  |  | Анастасьев А.В.
Наименование операции |  |  |  | Материал |  |  |  |  | Твердость |  |  | ЕВ | МД |  |  | Профиль и размеры | [5 empty] | МЗ |  | КОИД
Фрезерная с ЧПУ |  |  |  | Сталь 40Х ГОСТ 4543-71 |  |  |  |  | НВ 217 |  |  | кг | 6.06 |  |  | Ø90,5x160 | [5 empty] | 6.28 |  | 1
|  |  |  | Обозначение программы |  |  |  |  | То | Тв |  |  | Тпз. |  |  | Тшт. |  | СОЖ
6Р13РФ3 |  |  |  | НЗЗ-2М |  |  |  |  | 0.04810496 | 3.65 |  |  | 22.5 |  |  | 3.993953 |  | Состав 11
Р | [5 empty] | ПИ |  | D или B |  |  | L |  |  | t |  |  | i | Sмин |  |  | n |  | V
О | 01 | А. Установить заготовку, закрепить. Снять деталь | [20 empty] | 3.48
Т | 02 | Приспособление □.
03
О | 04 | 1.Фрезеровать лыску 1 последовательно по программе. | [18 empty] | 0.04810496 |  | 0.17
Т | 05 | Фреза 2223-0007 ГОСТ 17026-71; втулка К2.479.000-05 ТУ2 035-561 – 77; штангенциркуль ШЦЦ-I-160-0,01 ДСТУ ГОСТ 166:2009
Р | 06 |  |  |  |  | 1 |  | 79 |  |  | 11.5 |  |  | 8 |  |  | 1 | 343 |  |  | 1370 |  | 67
07
| 08 | 2. Контроль исполнителем.
09
10
11
12
13
ОК

## ОК-060
ГОСТ 3.1404-86 форма 3 САПР
Дубл.
Взам.
Подл.
[22 empty] | Листов |  |  | Лист
[22 empty] | 1 |  |  | 1
Разраб. |  |  | Стаценко Н.П. |  | ГКПТЭ |  | КДК 500.03.01.001 | [7 empty] | 00082 01.100.00014 |  |  |  |  | 00082 60.142.00007
Проверил |  |  | Анастасьев А.В.
[5 empty] | Ось | [20 empty] | 050
Н.контр. |  |  | Анастасьев А.В.
Наименование операции |  |  |  | Материал |  |  |  |  | Твердость |  |  | ЕВ | МД |  |  | Профиль и размеры | [5 empty] | МЗ |  | КОИД
Круглошлифовальная |  |  |  | Сталь 40Х ГОСТ 4543-71 |  |  |  |  | НВ 217 |  |  | кг | 6.06 |  |  | Ø90,5x160 | [5 empty] | 6.28 |  | 1
|  |  |  | Обозначение программы |  |  |  |  | То | Тв |  |  | Тпз. |  |  | Тшт. |  | СОЖ
3А151 |  |  |  | - |  |  |  |  | 1.78 | 1.21 |  |  | 22 |  |  | 3.2591 |  | Состав 11
Р | [5 empty] | ПИ |  | D или B |  |  | L |  |  | t |  |  | i | Sмин |  |  | n |  | V
О | 01 | А. Установить заготовку, закрепить. Снять деталь | [20 empty] | 0.28
Т | 02 | Центр 7032-0032 Морзе 4 ГОСТ 13214-79.
03
О | 04 | 1.Шлифовать поверхность 1, 2. | [18 empty] | 1.13 |  | 0.45
Т | 05 | Круг 1 600х63х305 25А40 СМ2 6-5К ГОСТ 2424-83; шаблон □.
Р | 06 |  |  |  |  | 1 |  | 75 |  |  | 100 |  |  | 0,5 |  |  | 1 | 4720 |  |  | 170 |  | 32
07
О | 08 | Б. Переустановить деталь | [20 empty] | 0.22
09
| 10 | 2. Шлифовать поверхность 1 | [18 empty] | 0.65 |  | 0.26
| 11 | Круг 1 600х63х305 25А40 СМ2 6-5К ГОСТ 2424-83; шаблон □.
| 12 |  |  |  |  | 1 |  | 90 |  |  | 6,8 |  |  | 0,5 |  |  | 1 | 4700 |  |  | 160 |  | 35
| 13 | 3. Контроль исполнителем
ОК

## ВОП-065А
ГОСТ 3.1502-85 форма 2 САПР
Дубл.
Взам.
Подл.
[17 empty] | Листов |  | Лист
[17 empty] | 2 |  | 1
Разраб. |  |  | Стаценко Н.П. |  |  |  |  | ГКПТЭ |  | КДК 500.03.01.001 |  |  | 00082 01.100.000014 |  | 00082 60103.00001
Проверил |  |  | Анастасьев А.В.
[8 empty] | Ось | [11 empty] | 065
Н.контр.
МО1 |  | Сталь 40Х ГОСТ 4543-71
А |  | Цех | Уч. | РМ | Опер. | Код,наименование операции |  |  | Обозначение документа
Б |  | Код, наименование оборудования | [13 empty] | То |  | Тв
Р |  | Контролируемые параметры |  |  |  |  | Код средств ТО |  |  |  | Наименование средств ТО |  |  |  |  | Объём и ПК |  | То/Тв
А | 01 |  |  |  | 065 | 0103 | Технический контроль
Б | 02 | Плита проверочная 1-0-1000x630 ГОСТ 10905-86
О | 03 | 1. Контролировать отсутсвие задирок дефектов, маркирование шрифтом по ГОСТ 2930-32 внешним осмотром.
О | 04 | 2. Контролировать диаметральные размеры
Р | 05 |  |  |  |  | 90-0,034 | 8102-0057 ГОСТ 18355-73 |  |  |  | g6 | калибр-скоба
| 06 |  |  |  |  | 75-0,19 | 8102-0047 ГОСТ 18355-73 |  |  |  | h6 | калибр-скоба
| 07 |  |  |  |  | 65-0,029 | 8102-0039 ГОСТ 18355-73 |  |  |  | g6 | калибр-скоба
| 08 |  |  |  |  | 80,8-0,087 | ШЦЦ-І-160-0,01 ГОСТ166:2009 |  |  |  | h9 | штангенциркуль
О | 09 | 3. Контролировать линейные размеры.
Р | 10 |  |  |  |  | 160±0,5 | 8102-0070 ГОСТ 18355-73 |  |  |  |  | калибр-скоба
| 11 |  |  |  |  | 79±0,95 | ШЦЦ-І-160-0,01 ГОСТ166:2009 |  |  |  |  | штангенциркуль
| 12 |  |  |  |  | 8±0,45 | ШЦЦ-І-160-0,01 ГОСТ166:2009 |  |  |  |  | штангенциркуль
13
ВОП

## ВОП-065Б
ГОСТ 3.1502-85 форма 2 САПР
Дубл.
Взам.
Подл.
[13 empty] | Листов |  | Лист
[13 empty] | 2 |  | 2
А |  | Цех | Уч. | РМ | Опер. | Код,наименование операции |  | Обозначение документа
Б |  | Код, наименование оборудования | [9 empty] | То |  | Тв
Р |  | Контролируемые параметры |  |  |  |  | Код средств ТО |  | Наименование средств ТО |  |  | Объём и ПК |  | То/Тв
О | 01 | 4. Контролировать резьбу
Р | 02 |  |  |  |  | М20 | М20-1,5 ГОСТ 24997-2004 |  |  | калибр-пробка
О | 03 | 5. Контролировать канавки
Р | 04 |  |  |  |  | 7+0,22 | □ |  |  | калибр-шаблон
05
О | 06 | 6. Контролировать канавки Rа=1,6 мкм
Р | 07 | [8 empty] | Образцы шероховатости Ra 1,6
| 08 | [8 empty] | ГОСТ 9378-93
09
10
11
12
13
14
15
ВОП